## RFEM Import
Stifness Matrix Elements (Bending and Torsion) |  |  | IMPORT FILE | ID | Platte | Bild KLH | Aufbau_Standard | Plattentyp | D_11 | D_22 | D_33 | D_44 | D_55 | d_66 | d_77 | d_88
D11 | 2540 | kNm²/m |  | 1 | KLH 3s 60 DQ | Platte1 | TRUE | DQ | 208 | 8 | 6.7 | 4420 | 11500 | 480000 | 240000 | 18800 | Plattentyp Alle | DQ (TT) – typically walls
D12 | 0 | kNm²/m | Stiffness properties for the modelling of KLH-elements as orthotropic, shear-flexible plate using Dlubal RFEM | 2 | KLH 3s 70 DQ | Platte2 | TRUE | DQ | 316 | 27 | 10.7 | 4450 | 17200 | 480000 | 360000 | 22000 |  | DL (TL) – typically slabs/roofs
D13 | 0 | kNm²/m |  | 3 | KLH 3s 80 DQ | Platte3 | TRUE | DQ | 504 | 8 | 16 | 7150 | 11500 | 720000 | 240000 | 25100 |  | DL |  | TRUE
D22 | 208 | kNm²/m |  | 4 | KLH 3s 90 DQ | Platte4 | TRUE | DQ | 702 | 27 | 22.7 | 6630 | 17200 | 720000 | 360000 | 28200 | SI-US Conversion | kNm>lbf·in.2/ft | 737.571
D23 | 0 | kNm²/m |  | 5 | KLH 3s 100 DQ | Platte5 | TRUE | DQ | 936 | 64 | 31.2 | 6600 | 23000 | 720000 | 480000 | 31400 |  | kN/m>lbf/ft | 68.5226
D33 | 92.8 | kNm²/m |  | 6 | KLH 3s 110 DQ | Platte6 | TRUE | DQ | 1300 | 27 | 41.5 | 9260 | 17200 | 960000 | 360000 | 34500
|  |  |  | 7 | KLH 3s 120 DQ | Platte7 | TRUE | DQ | 1660 | 64 | 53.9 | 8840 | 23000 | 960000 | 480000 | 37600 |  | Platte26
Stifness Matrix Elements (Shear) |  |  | panel type | 8 | KLH 5s 100 DQ | Platte8 | TRUE | DQ | 792 | 208 | 33.8 | 7980 | 4420 | 720000 | 480000 | 33700 |  | Platte2
D44 | 12700 | kN/m | DL (TL) – typically slabs/roofs | 9 | KLH 5s 110 DQ | Platte9 | TRUE | DQ | 1020 | 316 | 45 | 10100 | 4450 | 840000 | 480000 | 37100 | Row | Platte26
D45 | 0 | kN/m |  | 10 | KLH 5s 120 DQ | Platte10 | TRUE | DQ | 1520 | 208 | 58.4 | 10200 | 4420 | 960000 | 480000 | 40500
D55 | 4420 | kN/m |  | 11 | KLH 5s 130 DQ | Platte11 | TRUE | DQ | 1880 | 316 | 74.3 | 12400 | 4450 | 1080000 | 480000 | 43900 | Unit system | SI units (kNm²/m and kN/m)
|  |  |  | 12 | KLH 5s 140 DQ | Platte12 | TRUE | DQ | 2300 | 448 | 92.8 | 14900 | 4710 | 1200000 | 480000 | 47200 |  | US units (lbf-in²/ft and lbf/ft)
Stifness Matrix Elements (Membrane) |  |  | KLH panel | 13 | KLH 5s 150 DQ | Platte13 | TRUE | DQ | 2670 | 702 | 114 | 12000 | 6630 | 1080000 | 720000 | 50600 |  | US units (lbf-ft²/ft and lbf/ft)
D66 | 1200000 | kN/m | KLH 5s 140 DL | 14 | KLH 5s 160 DQ | Platte14 | TRUE | DQ | 3650 | 448 | 138 | 17600 | 4710 | 1440000 | 480000 | 54000 |  | 1
D67 | 0 | kN/m |  | 15 | KLH 3s 60 DL | Platte15 | TRUE | DL | 208 | 8 | 6.7 | 4420 | 11500 | 480000 | 240000 | 18800
D68 | 0 | kN/m |  | 16 | KLH 3s 70 DL | Platte16 | TRUE | DL | 316 | 27 | 10.7 | 4450 | 17200 | 480000 | 360000 | 22000
D77 | 480000 | kN/m |  | 17 | KLH 3s 80 DL | Platte17 | TRUE | DL | 504 | 8 | 16 | 7150 | 11500 | 720000 | 240000 | 25100
D78 | 0 | kN/m |  | 18 | KLH 3s 90 DL | Platte18 | TRUE | DL | 702 | 27 | 22.7 | 6630 | 17200 | 720000 | 360000 | 28200
D88 | 47200 | kN/m |  | 19 | KLH 3s 100 DL | Platte19 | TRUE | DL | 992 | 8 | 31.2 | 10500 | 11500 | 960000 | 240000 | 31400
|  |  |  | 20 | KLH 3s 110 DL | Platte20 | TRUE | DL | 1300 | 27 | 41.5 | 9260 | 17200 | 960000 | 360000 | 34500
Stifness Matrix Elements (Eccentric Effects) |  |  |  | 21 | KLH 3s 120 DL | Platte21 | TRUE | DL | 1660 | 64 | 53.9 | 8840 | 23000 | 960000 | 480000 | 37600
D16 | 0 | kN/m |  | 22 | KLH 5s 100 DL | Platte22 | TRUE | DL | 792 | 208 | 33.8 | 7980 | 4420 | 720000 | 480000 | 33700
D17 | 0 | kN/m |  | 23 | KLH 5s 110 DL | Platte23 | TRUE | DL | 1020 | 316 | 45 | 10100 | 4450 | 840000 | 480000 | 37100
D18 | 0 | kN/m |  | 24 | KLH 5s 120 DL | Platte24 | TRUE | DL | 1520 | 208 | 58.4 | 10200 | 4420 | 960000 | 480000 | 40500
D27 | 0 | kN/m | unit system | 25 | KLH 5s 130 DL | Platte25 | TRUE | DL | 1880 | 316 | 74.3 | 12400 | 4450 | 1080000 | 480000 | 43900
D28 | 0 | kN/m | SI units (kNm²/m and kN/m) | 26 | KLH 5s 140 DL | Platte26 | TRUE | DL | 2540 | 208 | 92.8 | 12700 | 4420 | 1200000 | 480000 | 47200
D38 | 0 | kN/m |  | 27 | KLH 5s 150 DL | Platte27 | TRUE | DL | 3060 | 316 | 114 | 15000 | 4450 | 1320000 | 480000 | 50600
|  |  |  | 28 | KLH 5s 160 DL | Platte28 | TRUE | DL | 3650 | 448 | 138 | 17600 | 4710 | 1440000 | 480000 | 54000
|  |  |  | 29 | KLH 5s 170 DL | Platte29 | TRUE | DL | 4210 | 702 | 166 | 14100 | 6630 | 1320000 | 720000 | 57400
|  |  |  | 30 | KLH 5s 180 DL | Platte30 | TRUE | DL | 4900 | 936 | 197 | 16200 | 6600 | 1440000 | 720000 | 60700
|  |  |  | 31 | KLH 5s 190 DL | Platte31 | TRUE | DL | 5560 | 1300 | 232 | 14100 | 9260 | 1320000 | 960000 | 64100
|  |  |  | 32 | KLH 5s 200 DL | Platte32 | TRUE | DL | 6340 | 1660 | 270 | 16000 | 8840 | 1440000 | 960000 | 67500
|  |  |  | 33 | KLH 7s 180 DL | Platte33 | TRUE | DL | 3300 | 2540 | 210 | 12700 | 12700 | 960000 | 1200000 | 60700
|  |  |  | 34 | KLH 7s 200 DL | Platte34 | TRUE | DL | 4350 | 3650 | 288 | 13000 | 17600 | 960000 | 1440000 | 67500
|  |  |  | 35 | KLH 7s 220 DL | Platte35 | TRUE | DL | 7060 | 3590 | 383 | 17800 | 12200 | 1440000 | 1200000 | 74200
|  |  |  | 36 | KLH 7s 240 DL | Platte36 | TRUE | DL | 8930 | 4900 | 497 | 17600 | 16200 | 1440000 | 1440000 | 81000
|  |  |  | 37 | KLH 5ss 160 DL | Platte37 | TRUE | DL | 4030 | 64 | 128 | 14300 | 23000 | 1440000 | 480000 | 40800
|  |  |  | 38 | KLH 7ss 180 DL | Platte38 | TRUE | DL | 5620 | 208 | 197 | 18800 | 4420 | 1680000 | 480000 | 50600
|  |  |  | 39 | KLH 7ss 200 DL | Platte39 | TRUE | DL | 7550 | 448 | 270 | 24100 | 4710 | 1920000 | 480000 | 57400
|  |  |  | 40 | KLH 7ss 220 DL | Platte40 | TRUE | DL | 10400 | 208 | 360 | 25900 | 4420 | 2160000 | 480000 | 50600
|  |  |  | 41 | KLH 7ss 240 DL | Platte41 | TRUE | DL | 13400 | 448 | 467 | 31600 | 4710 | 2400000 | 480000 | 57400
|  |  |  | 42 | KLH 7ss 260 DL | Platte42 | TRUE | DL | 16600 | 936 | 594 | 27400 | 6600 | 2400000 | 720000 | 64100
|  |  |  | 43 | KLH 7ss 280 DL | Platte43 | TRUE | DL | 20300 | 1660 | 742 | 25500 | 8840 | 2400000 | 960000 | 70800
|  |  |  | 44 | KLH 8ss 300 DL | Platte44 | TRUE | DL | 24800 | 2230 | 913 | 38700 | 7780 | 2880000 | 720000 | 77600
|  |  |  | 45 | KLH 8ss 320 DL | Platte45 | TRUE | DL | 29200 | 3580 | 1110 | 35300 | 9410 | 2880000 | 960000 | 84300

## PlattenBild (hidden)
Platte1 | KLH 3s 60 DQ
Platte2 | KLH 3s 70 DQ
Platte3 | KLH 3s 80 DQ
Platte4 | KLH 3s 90 DQ
Platte5 | KLH 3s 100 DQ
Platte6 | KLH 3s 110 DQ
Platte7 | KLH 3s 120 DQ
Platte8 | KLH 5s 100 DQ
Platte9 | KLH 5s 110 DQ
Platte10 | KLH 5s 120 DQ
Platte11 | KLH 5s 130 DQ
Platte12 | KLH 5s 140 DQ
Platte13 | KLH 5s 150 DQ
Platte14 | KLH 5s 160 DQ
Platte15 | KLH 3s 60 DL
Platte16 | KLH 3s 70 DL
Platte17 | KLH 3s 80 DL
Platte18 | KLH 3s 90 DL
Platte19 | KLH 3s 100 DL
Platte20 | KLH 3s 110 DL
Platte21 | KLH 3s 120 DL
Platte22 | KLH 5s 100 DL
Platte23 | KLH 5s 110 DL
Platte24 | KLH 5s 120 DL
Platte25 | KLH 5s 130 DL
Platte26 | KLH 5s 140 DL
Platte27 | KLH 5s 150 DL
Platte28 | KLH 5s 160 DL
Platte29 | KLH 5s 170 DL
Platte30 | KLH 5s 180 DL
Platte31 | KLH 5s 190 DL
Platte32 | KLH 5s 200 DL
Platte33 | KLH 7s 180 DL
Platte34 | KLH 7s 200 DL
Platte35 | KLH 7s 220 DL
Platte36 | KLH 7s 240 DL
Platte37 | KLH 5ss 160 DL
Platte38 | KLH 7ss 180 DL
Platte39 | KLH 7ss 200 DL
Platte40 | KLH 7ss 220 DL
Platte41 | KLH 7ss 240 DL
Platte42 | KLH 7ss 260 DL
Platte43 | KLH 7ss 280 DL
Platte44 | KLH 8ss 300 DL
Platte45 | KLH 8ss 320 DL